## Лист1
Площадь сортаментной арматуры
Масса 1погонного метра кг. | Диаметр арматуры | Расчетная площадь (см^2) 1 стержня | Расчетная площадь (см^2) 2 стержня | Расчетная площадь (см^2) 3 стержня | Расчетная площадь (см^2) 4 стержня | Расчетная площадь (см^2) 5 стержня | Расчетная площадь (см^2) 6 стержня | Расчетная площадь (см^2) 7 стержня | Расчетная площадь (см^2) 8 стержня | Расчетная площадь (см^2) 9 стержня | Расчетная площадь (см^2) 10 стержня | Диаметр арматуры А-I | Диаметр арматуры А-II | Диаметр арматуры А-III | Диаметр арматуры А-IV,VI | Диаметр арматуры Вр-I | Диаметр арматуры А-V
0.05548838 | 3 | 0.07068583 | 0.1413717 | 0.2120575 | 0.2827433 | 0.3534292 | 0.424115 | 0.4948008 | 0.5654867 | 0.6361725 | 0.7068583 |  |  |  |  | 3
0.09864601 | 4 | 0.1256637 | 0.2513274 | 0.3769911 | 0.5026548 | 0.6283185 | 0.7539822 | 0.8796459 | 1.00531 | 1.130973 | 1.256637 |  |  |  |  | 4
0.1541344 | 5 | 0.1963495 | 0.3926991 | 0.5890486 | 0.7853982 | 0.9817477 | 1.178097 | 1.374447 | 1.570796 | 1.767146 | 1.963495 |  |  |  |  | 5
0.2219535 | 6 | 0.2827433 | 0.5654867 | 0.84823 | 1.130973 | 1.413717 | 1.69646 | 1.979203 | 2.261947 | 2.54469 | 2.827433 | 6 |  | 6
0.394584 | 8 | 0.5026548 | 1.00531 | 1.507964 | 2.010619 | 2.513274 | 3.015929 | 3.518584 | 4.021239 | 4.523893 | 5.026548 | 8 |  | 8
0.6165376 | 10 | 0.7853982 | 1.570796 | 2.356194 | 3.141593 | 3.926991 | 4.712389 | 5.497787 | 6.283185 | 7.068583 | 7.853982 | 10 | 10 | 10 | 10 |  | 10
0.8878141 | 12 | 1.130973 | 2.261947 | 3.39292 | 4.523893 | 5.654867 | 6.78584 | 7.916813 | 9.047787 | 10.17876 | 11.30973 | 12 | 12 | 12 | 12 |  | 12
1.208414 | 14 | 1.53938 | 3.078761 | 4.618141 | 6.157522 | 7.696902 | 9.236282 | 10.77566 | 12.31504 | 13.85442 | 15.3938 | 14 | 14 | 14 | 14 |  | 14
1.578336 | 16 | 2.010619 | 4.021239 | 6.031858 | 8.042477 | 10.0531 | 12.06372 | 14.07434 | 16.08495 | 18.09557 | 20.10619 | 16 | 16 | 16 | 16 |  | 16
1.997582 | 18 | 2.54469 | 5.08938 | 7.63407 | 10.17876 | 12.72345 | 15.26814 | 17.81283 | 20.35752 | 22.90221 | 25.4469 | 18 | 18 | 18 | 18 |  | 18
2.46615 | 20 | 3.141593 | 6.283185 | 9.424778 | 12.56637 | 15.70796 | 18.84956 | 21.99115 | 25.13274 | 28.27433 | 31.41593 | 20 | 20 | 20 | 20 |  | 20
2.984042 | 22 | 3.801327 | 7.602654 | 11.40398 | 15.20531 | 19.00664 | 22.80796 | 26.60929 | 30.41062 | 34.21194 | 38.01327 | 22 | 22 | 22 | 22 |  | 22
3.85336 | 25 | 4.908739 | 9.817477 | 14.72622 | 19.63495 | 24.54369 | 29.45243 | 34.36117 | 39.26991 | 44.17865 | 49.08739 | 25 | 25 | 25 |  |  | 25
4.833654 | 28 | 6.157522 | 12.31504 | 18.47256 | 24.63009 | 30.78761 | 36.94513 | 43.10265 | 49.26017 | 55.41769 | 61.57522 | 28 | 28 | 28 |  |  | 28
6.313345 | 32 | 8.042477 | 16.08495 | 24.12743 | 32.16991 | 40.21239 | 48.25486 | 56.29734 | 64.33982 | 72.38229 | 80.42477 | 32 | 32 | 32 |  |  | 32
7.990327 | 36 | 10.17876 | 20.35752 | 30.53628 | 40.71504 | 50.8938 | 61.07256 | 71.25132 | 81.43008 | 91.60884 | 101.7876 | 36 | 36 | 36
9.864601 | 40 | 12.56637 | 25.13274 | 37.69911 | 50.26548 | 62.83185 | 75.39822 | 87.96459 | 100.531 | 113.0973 | 125.6637 | 40 | 40 | 40
12.48489 | 45 | 15.90431 | 31.80863 | 47.71294 | 63.61725 | 79.52156 | 95.42588 | 111.3302 | 127.2345 | 143.1388 | 159.0431 |  | 45
15.41344 | 50 | 19.63495 | 39.26991 | 58.90486 | 78.53982 | 98.17477 | 117.8097 | 137.4447 | 157.0796 | 176.7146 | 196.3495 |  | 50
18.65026 | 55 | 23.75829 | 47.51659 | 71.27488 | 95.03318 | 118.7915 | 142.5498 | 166.3081 | 190.0664 | 213.8246 | 237.5829 |  | 55
22.19535 | 60 | 28.27433 | 56.54867 | 84.823 | 113.0973 | 141.3717 | 169.646 | 197.9203 | 226.1947 | 254.469 | 282.7433 |  | 60
30.21034 | 70 | 38.48451 | 76.96902 | 115.4535 | 153.938 | 192.4226 | 230.9071 | 269.3916 | 307.8761 | 346.3606 | 384.8451 |  | 70
39.4584 | 80 | 50.26548 | 100.531 | 150.7964 | 201.0619 | 251.3274 | 301.5929 | 351.8584 | 402.1239 | 452.3893 | 502.6548 |  | 80
1cm^2=100 mm^2
Маркировка сеток
-----(Согласно ГОСТ 23279 - 85)-----
*****************************************************************
|  | Сетки обозначают марками следующей структуры | [15 empty] | Арматура А-I
|  | d | [15 empty] | -----(Согласно пп. 2.17 - 2.24 и Приложения 1 СНиП 2.03.01 - 84*)-----
xC ------- b´ l
|  | d1 | [15 empty] | *****************************************************************
|  | где x - обозначение типа сетки; | [15 empty] | Класс арматуры - A-I
С - буквенное обозначение наименования сварной сетки (с добавлением для рулонных сеток
|  | индекса «р» - Ср); | [15 empty] | Документ, регламентирующий качество арматуры - ГОСТ 380 - 71, ГОСТ 5781-82, ТУ 14 -15 -154 -86
|  | d, d1 - диаметр соответственно продольных и поперечных стержней с указанием класса | [15 empty] | Вид арматуры - стержневая горячекатаная гладкая
|  | арматурной стали; | [15 empty] | Диаметры арматуры в мм (Марка стали) - Æ 5,5 (Ст3сп),
|  | b, l - соответственно ширина и длина сетки в сантиметрах. | [15 empty] | Æ 6 - 18 (ВСт3Гпс2),
Æ 6 - 40 (Ст3сп3, Ст3пс3, Ст3кп3, ВСт3сп2, ВСт3пс2, ВСт3кп2).
В марке сетки дополнительно приводят:
|  | для легких сеток, а также тяжелых сеток типа 3 с основным шагом продольных стержней 400 мм | [15 empty] | Область применения арматуры класса A-I:
|  | после диаметра стержней (через тире) значение шага стержней в миллиметрах; | [15 empty] | В конструкциях с ненапрягаемой арматурой:
|  | для сеток с доборным шагом - соответственно над чертой или под чертой значения доборного | [15 empty] | в качестве поперечной арматуры, а также в качестве продольной арматуры, если другие виды ненапрягаемой арматуры не могут быть использованы;
|  | шага продольных или поперечных стержней в миллиметрах (в скобках). | [15 empty] | в виде сварных каркасов и сварных сеток;
находящихся под давлением газов, жидкостей и сыпучих тел;
|  | Для сеток с размерами выпусков поперечных и продольных стержней отличающимися от 25 мм, | [15 empty] | для монтажных (подъемных) петель элементов сборных железобетонных и бетонных конструкций (Ст3сп3, Ст3пс3).
|  | марку сетки после обозначения длины сетки дополняют | [15 empty] | В конструкциях с напрягаемой арматурой:
|  | а1 + а2 | [15 empty] | не применяется.
------------
|  | а | [15 empty] | Расчетные характеристики арматуры класса A-I, МПа (кгс/см2 ):
|  | где а1, а2 - значения выпусков продольных стержней (при а1 = а2 приводят только одно значение) | [15 empty] | Расчетное сопротивление арматуры:
|  | в миллиметрах; | [15 empty] | растяжению для предельного состояния первой группы Rs - 225 (2300)
|  | а - значение выпусков поперечных стержней в миллиметрах. | [15 empty] | сжатию для предельного состояния первой группы Rsc - 225 (2300)
поперечной растяжению для предельного состояния первой группы Rsw - 175 (1800)
|  | Примеры условных обозначений: | [15 empty] | растяжению для предельного состояния второй группы Rs,ser - 235 (2400)
Модуль упругости арматуры Es - 210000 (2100000)
тяжелой сетки типа 1 с продольными стержнями из арматурной стали класса А-III диаметром
25 мм, с шагом 200 мм и с поперечными стержнями из арматурной стали класса А-III диаметром
|  | 10 мм, с шагом 600 мм, шириной 2050 мм и длиной 6650 мм, с выпусками продольных и | [15 empty] | Арматура А-II
|  | поперечных стержней 25 мм: | [15 empty] | -----(Согласно пп. 2.17 - 2.24 и Приложения 1 СНиП 2.03.01 - 84*)-----
|  | 25 AIII | [15 empty] | *****************************************************************
|  | 1С ----------------- 205´ 665 | [15 empty] | Класс арматуры - A-II
10 AIII
Документ, регламентирующий качество арматуры - ГОСТ 5781-82
|  | 2) плоской легкой сетки типа 4 с продольными стержнями из арматурной стали класса A-IIIC | [15 empty] | Вид арматуры - стержневая горячекатаная периодического профиля
|  | диаметром 10 мм и поперечными стержнями из арматурной проволоки класса Вр-I диаметром | [15 empty] | Диаметры арматуры в мм (Марка стали) - Æ 10 - 40 (ВСт5сп2, ВСт5пс2),
|  | 5 мм, с шагом продольных и поперечных стержней 100 мм, шириной 2550 мм и длиной 6050 мм, | [15 empty] | Æ 40 - 80 (18Г2С).
с выпуском продольных и поперечных стержней 25 мм:
Область применения арматуры класса A-II:
|  | 10 AIIIC -100 | [15 empty] | В конструкциях с ненапрягаемой арматурой:
|  | 4С ------------------------ 255´ 605 | [15 empty] | в качестве поперечной арматуры, а также в качестве продольной арматуры, если другие виды ненапрягаемой арматуры не могут быть использованы;
|  | 5BpI - 100 | [15 empty] | в виде сварных каркасов и сварных сеток;
находящихся под давлением газов, жидкостей и сыпучих тел.
|  | рулонной сетки типа 5 с продольными и поперечными стержнями из арматурной проволоки | [15 empty] | В конструкциях с напрягаемой арматурой:
|  | класса Вр-I диаметром 5 мм, с основным шагом продольных стержней 200 мм и доборным - | [15 empty] | не применяется.
100 мм, с шагом поперечных стержней 150 мм, шириной 2340 мм и длиной 120000 мм, с
|  | выпусками продольных стержней 125 и 175 мм, с выпусками поперечных стержней 20 мм: | [15 empty] | Расчетные характеристики арматуры класса A-II, МПа (кгс/см2 ):
Расчетное сопротивление арматуры:
|  | 5BpI - 200(100) 125 + 175 | [15 empty] | растяжению для предельного состояния первой группы Rs - 280 (2850)
|  | 5Сp ------------------------ 234´ 12000 ---------------------- | [15 empty] | сжатию для предельного состояния первой группы Rsc - 280 (2850)
|  | 5BpI - 150 20 | [15 empty] | поперечной растяжению для предельного состояния первой группы Rsw - 225 (2300)
растяжению для предельного состояния второй группы Rs,ser - 295 (3000)
Модуль упругости арматуры Es - 210000 (2100000)
*****************************************************************
Класс арматуры - Ac-II
Сетки арматурные сварные для железобетонных конструкций и изделий
|  |  | -----(Согласно ГОСТ 23279 - 85)----- | [14 empty] | Документ, регламентирующий качество арматуры - ГОСТ 5781-82
Вид арматуры - стержневая горячекатаная периодического профиля
|  |  | ***************************************************************** | [14 empty] | Диаметры арматуры в мм (Марка стали) - Æ 10 - 32 (10ГТ).
Тип сетки- 1
Тяжелая с рабочей арматурой в продольном направлении,
|  |  | диаметр которой больше диаметра распределительной арматуры | [14 empty] | Область применения арматуры класса Ac-II:
В конструкциях с ненапрягаемой арматурой:
в качестве поперечной арматуры, а также в качестве продольной арматуры, если другие виды ненапрягаемой арматуры не могут быть использованы;
в виде сварных каркасов и сварных сеток;
для монтажных (подъемных) петель элементов сборных железобетонных и бетонных конструкций.
В конструкциях с напрягаемой арматурой:
не применяется.
Расчетные характеристики арматуры класса Ac-II, МПа (кгс/см2 ):
Расчетное сопротивление арматуры:
растяжению для предельного состояния первой группы Rs - 280 (2850)
сжатию для предельного состояния первой группы Rsc - 280 (2850)
поперечной растяжению для предельного состояния первой группы Rsw - 225 (2300)
растяжению для предельного состояния второй группы Rs,ser - 295 (3000)
Модуль упругости арматуры Es - 210000 (2100000)
Арматура А-III
-----(Согласно пп. 2.17 - 2.24 и Приложения 1 СНиП 2.03.01 - 84*)-----
*****************************************************************
Класс арматуры - A-III
Документ, регламентирующий качество арматуры - ГОСТ 5781-82
Вид арматуры - стержневая горячекатаная периодического профиля
Диаметры арматуры в мм (Марка стали) - Æ 6 - 22 (32Г2Рпс),
Æ 6 - 40 (35ГС, 25Г2С).
Область применения арматуры класса A-III:
В конструкциях с ненапрягаемой арматурой:
в качестве поперечной арматуры, а также в качестве продольной арматуры, если другие виды ненапрягаемой арматуры не могут быть использованы;
в виде сварных каркасов и сварных сеток;
находящихся под давлением газов, жидкостей и сыпучих тел.
В конструкциях с напрягаемой арматурой:
не применяется.
Параметры сетки (мм):
|  |  | Вид изготовления - плоская; | [14 empty] | Расчетные характеристики арматуры класса A-III для Æ 6-8 мм, МПа (кгс/см2 ):
|  |  | Ширина сетки b - от 650 до 3050; | [14 empty] | Расчетное сопротивление арматуры:
|  |  | Длина сетки l - от 850 до 9000; | [14 empty] | растяжению для предельного состояния первой группы Rs - 365 (3750)
|  |  | Диаметр стержней: | [14 empty] | сжатию для предельного состояния первой группы Rsc - 355 (3600)
|  |  | продольных d - Æ 12 - 40 | [14 empty] | поперечной растяжению для предельного состояния первой группы Rsw - 285* (2900)
|  |  | поперечных d1 - Æ 6 - 16 | [14 empty] | растяжению для предельного состояния второй группы Rs,ser - 390 (4000)
|  |  | Расстояние между стержнями (в осях) - шаг стержней: | [14 empty] | Модуль упругости арматуры Es - 200000 (2000000)
продольных s - 200
|  |  | поперечных s1 - 600 | [14 empty] | Расчетные характеристики арматуры класса A-III для Æ 10-40 мм, МПа (кгс/см2 ):
|  |  | Размеры выпусков стержней: | [14 empty] | Расчетное сопротивление арматуры:
|  |  | продольных a1 и a2 - кратно 25 | [14 empty] | растяжению для предельного состояния первой группы Rs - 355 (3600)
|  |  | поперечных a - 25 | [14 empty] | сжатию для предельного состояния первой группы Rsc - 365 (3750)
поперечной растяжению для предельного состояния первой группы Rsw - 290* (3000)
|  |  | Требования к сетке: | [14 empty] | растяжению для предельного состояния второй группы Rs,ser - 390 (4000)
|  |  | Диаметры рабочей арматуры сетки назначают из условия необходимой по расчету площади поперечного сечения арматуры | [14 empty] | Модуль упругости арматуры Es - 200000 (2000000)
|  |  | Сетка должны иметь в одном направлении стержни одинакового диаметра | [14 empty] | ________
|  |  | Сетку изготовляют с квадратными или прямоугольными ячейками | [14 empty] | * -- см. примечания к табл. 22* СНиП 2.03.01 - 84*
Отношение меньшего диаметра к большему должно быть не менее 0,25
Расстояния между стержнями - основной шаг стержней в одном направлении следует принимать одинаковыми
|  |  | В тяжелых сетках типа 1 для поперечных стержней у края сетки допускается применение доборного шага 100, 200 и 300 мм | [14 empty] | *****************************************************************
Класс арматуры - Aт-IIIС
Документ, регламентирующий качество арматуры - ГОСТ 10884-81
Вид арматуры - стержневая термомеханически упрочненная периодического профиля
Диаметры арматуры в мм (Марка стали) - Æ 10 - 32 (БСт5пс , БСт5сп, ВСт5пс, ВСт5сп)
Область применения арматуры класса Aт-IIIС:
В конструкциях с ненапрягаемой арматурой:
в качестве поперечной арматуры, а также в качестве продольной арматуры, если другие виды ненапрягаемой арматуры не могут быть использованы;
в виде сварных каркасов и сварных сеток;
находящихся под давлением газов, жидкостей и сыпучих тел.
В конструкциях с напрягаемой арматурой:
не применяется.
Расчетные характеристики арматуры класса Aт-IIIС для Æ 6-8 мм, МПа (кгс/см2 ):
Расчетное сопротивление арматуры:
растяжению для предельного состояния первой группы Rs - 365 (3750)
сжатию для предельного состояния первой группы Rsc - 355 (3600)
поперечной растяжению для предельного состояния первой группы Rsw - 285* (2900)
растяжению для предельного состояния второй группы Rs,ser - 390 (4000)
Модуль упругости арматуры Es - 200000 (2000000)
Расчетные характеристики арматуры класса Aт-IIIС для Æ 10-40 мм, МПа (кгс/см2 ):
Расчетное сопротивление арматуры:
растяжению для предельного состояния первой группы Rs - 355 (3600)
сжатию для предельного состояния первой группы Rsc - 365 (3750)
поперечной растяжению для предельного состояния первой группы Rsw - 290* (3000)
растяжению для предельного состояния второй группы Rs,ser - 390 (4000)
Модуль упругости арматуры Es - 200000 (2000000)
________
* -- см. примечания к табл. 22* СНиП 2.03.01 - 84*
*****************************************************************
Класс арматуры - A-IIIв
Вид арматуры - стержневая, упрочненная вытяжкой, периодического профиля
Диаметры арматуры в мм (Марка стали) - Æ 6 - 40 (25Г2С, 35ГС)
Область применения арматуры класса A-IIIв:
В конструкциях с ненапрягаемой арматурой:
для продольной растянутой арматуры в вязаных каркасах и сетках
В конструкциях с напрягаемой арматурой:
в качестве напрягаемой арматуры железобетонных элементов;
в качестве напрягаемой арматуры железобетонных элементов, находящихся под воздействием газов, жидкостей и сыпучих тел.
Расчетные характеристики арматуры класса A-IIIв с контролем удлинения и напряжения, МПа (кгс/см2 ):
Расчетное сопротивление арматуры:
растяжению для предельного состояния первой группы Rs - 490 (5000)
сжатию для предельного состояния первой группы Rsc - 200 (2000)
поперечной растяжению для предельного состояния первой группы Rsw - 390 (4000)
растяжению для предельного состояния второй группы Rs,ser - 540 (5500)
Модуль упругости арматуры Es - 180000 (1800000)
Расчетные характеристики арматуры класса A-IIIв с контролем только удлинения, МПа (кгс/см2 ):
Расчетное сопротивление арматуры:
растяжению для предельного состояния первой группы Rs - 450 (4600)
сжатию для предельного состояния первой группы Rsc - 200 (2000)
поперечной растяжению для предельного состояния первой группы Rsw - 360 (3700)
растяжению для предельного состояния второй группы Rs,ser - 540 (5500)
Модуль упругости арматуры Es - 180000 (1800000)
Арматура Вр-I
-----(Согласно пп. 2.17 - 2.24 и Приложения 1 СНиП 2.03.01 - 84*)-----
*****************************************************************
Класс арматуры - Вр-I
Документ, регламентирующий качество арматуры - ГОСТ 6727-80
Вид арматуры - обыкновенная арматурная проволока периодического профиля
Диаметры арматуры в мм -- Æ 3 - 5
Область применения арматуры класса Вр-I:
В конструкциях с ненапрягаемой арматурой:
для поперечной и продольной с арматуры;
в виде сварных каркасов и сеток;
находящихся под давлением газов, жидкостей и сыпучих тел.
В конструкциях с напрягаемой арматурой:
не применяется.
Расчетные характеристики арматуры класса Вр-I, МПа (кгс/см2 ):
Расчетное сопротивление арматуры:
растяжению для предельного состояния первой группы Rs - 410 (4200)
сжатию для предельного состояния первой группы Rsc - 375* (3850)
поперечной растяжению для предельного состояния первой группы Rsw - 290* (3000)
растяжению для предельного состояния второй группы Rs,ser - 490 (5000)
Модуль упругости арматуры Es - 170000 (1700000)
________
* -- см. примечания к табл. 23* СНиП 2.03.01 - 84*